## 1
UVR-150G HF10 2/4
1、特征
UVR-150G HF10具有以下优良特性：
- 无卤素环保型
- 良好的附着性和密着性
- 良好的印刷性
- 光亮的表面状态
- 紫外线固化时间短，完全适合大批量生产
2、规格
| 项目 | 规格 | 标准
| 颜色 | 绿 | T-C-006 标准 目测外观
| 粘度 | 120±18Ps 150±15Ps | T-C-002 标准 圆锥盘型粘度计/25℃,5rpm
| 比重 | 1.3-1.5 | T-C-005 标准 Pyknometer (Specific Gravity cup)
| 固成份 | 0.7% | 混合比例
| 耐溶剂性 | 良好 | T-A-B009 标准 PGM-Ac,20℃/30min,Scotch 胶带剥离
| 铅笔硬度 | 4H | T-A-B013 标准 4H以上/铜面上
| 附着性 | 100/100 | T-A-B012 标准 百格刀交叉切割后 胶带剥离
| 耐焊锡性 | 3次 | T-A-B017 标准 Kester-922 Flux 260℃/10秒，3次
| 耐酸性 | Pass | T-A-B016 标准 10vol% H2SO4,20℃/30min Scotch 胶带剥离

## 2
UVR-150G HF10 3/4
| 耐碱性 | 无异常 | T-A-B016 标准 10wt% NaOH,20℃/30min Scotch 胶带剥离
| 绝缘性 | 1.0×E12Ω | T-A-C001 初期：500V for lmin.at25℃/60%RH
|  | 1.0×E11Ω | T-A-C001 加湿后：40℃，92%RH，96hr,500V for lmin
| UL文档号 | E147102 | TAIYO (KOREA) UVR-150G
| UL-94 耐燃性 | 94V-0
| 卤素含量 | <500ppm | JPCA-ES-01-1999 <900ppm
| 保存期限 | 6个月 | 低于20℃（阴暗处保存）
3、制程
A) | 板面前处理
* 印刷之前，板面上的油脂、氧化物和其他残留物必须完全被清除，因为这些
污染会导致油墨固化后的密着性降低。
* 前处理具体条件：
- 化学品方面：酸性溶液清洗如“METALEX” (Nihon Oil,Fat Co.)或者同等替代物
- 机械方面：磨刷滚轮研磨“BRUSHLON”或者同等替代物，同时水洗充分
- 干燥方面：热风吹干
B) | 工作环境
- 空调室内
- 避免直接光照
- 黄光灯下操作

## 3
UVR-150G HF10 4/4
C) | 丝网印刷
丝网印刷方法，建议采用250-300目的聚酯纤维网印刷
D) | 固化
传输带的速度(米/分钟)会根据以下条件在不同情况而有所不同，
请根据油墨涂布厚度来确定固化条件
|  | 紫外线灯管类型 | 功率 | 灯管数目 | 传送速度
|  | 高压水银 | 80W/cm | 3 Lamps | 4-6 m/min
|  |  | 120W/cm | 3 Lamps | 5-7 m/min
|  | 金属卤素灯 | 80W/cm | 3 Lamps | 5-6 m/min
|  |  | 120W/cm | 3 Lamps | 6-8 m/min
E) | 网板的清洗
用于清洗的药剂，例如：乙二醇乙醚、二甲基乙醇、甲基醇乙醚、
二丙基乙二醇或脂类溶剂。
4、 | 存贮条件
低于20℃阴暗处保存。