## Sheet1
AS-500 DK2 2/4
紫外线固化型抗蚀刻油墨 AS-500 DK2
1、特性
AS-500 DK2具有以下优良特性：
― 印刷性和流平性极佳
― 紫外线固化完全适合大批量流水线生产
― 附着力好，时间短，抗蚀刻性极佳
1)规格
| 主剂 | AS-500 DK2
| 颜色 | 蓝色
| 粘度 | 230ps (圆锥盘型粘度计，5rpm，25℃)
| 比重 | 1.5
| 固化条件 | 800-1200mj/cm2 (到达油墨表面)
| 保存期限 | 制造之日起六个月 （10-20℃阴暗处保存）
* 以上粘度值供参考，粘度值会因为使用时环境条件不同而改变。

## Sheet2
AS-500 DK2 3/4
2、制程
建议制程参数如下，不正确的操作会影响产品品质和可信赖度。
①制程流程和参数控制
1)搅拌：充分搅拌20-30分钟
2)前处理：
酸洗(5vol% 硫酸)→磨刷或研磨(磨刷滚轮600＃-1000＃)→水洗→干燥:烘干或热风吹干
3)丝网印刷：300-350目 (聚酯网或SUS网)
4)固化：800-1200mj/cm2 (高压水银灯或金属卤素灯，3根灯管)
5)蚀刻：液类型氯化铜或氯化铁蚀刻液
6)去膜条件：2wt% NaOH，25℃，15秒
②使用时的注意事项
1)保持操作环境整洁，避免灰尘的污染。
2)板面的污染会导致油墨的效用和可信赖度降低。
3)操作环境条件：温度20-25℃，相对湿度50-60％
4)避免直接光照，可在黄光灯下操作。
5)使用油墨前将油墨提前置于印刷房内，使油墨温度恢复至室温，并搅拌充分。
6)建议使用油墨时不添加稀释剂，如果必须添加，请与我司联系，因为添加
稀释剂会影响油墨本身特性。
7)铜面上油墨厚度应控制在10-15μm, 油墨厚度过厚会降低其附着力, 耐化学性
和铅笔硬度。
8)固化条件根据灯管的种类和功率来设定，请先测试后在设定正确制程参数，
如果固化条件超出规定的范围，会影响油墨涂层的特性。
9)酯类或酯类溶剂都可用于清洗网板，网板再次使用前必须保持干燥。

## Sheet3
AS-500 DK2 4/4
3、特性
1)固化条件测试
①固化条件
| 400mj/cm2 | OK | OK
| 800mj/cm2 | OK | OK
| 1200mj/cm2 | OK | OK
② | 灯管类型
| 灯管种类 | 能量 | 灯管数目 | 传输速度
| 高压水银灯 | 800mj/cm2 | 3根 | 4-6m/min
|  | 1200mj/cm2 | 3根 | 3-5m/min
| 金属卤素灯 | 800mj/cm2 | 3根 | 5-7m/min
|  | 1200mj/cm2 | 3根 | 4-6m/min
2)涂膜特性
| 项目 | 测试方法 | 测试标准 | 测试结果
| 铅笔硬度 | 2H以上(铜面上) | 以不露铜面为准 | Pass(2H)
| 附着力 | 百格刀交叉切割10×10 胶带剥离测试 | 100/100 | Pass
| 外观颜色 | 外观目测 | 每一批都无差异 | Pass
| 抗蚀刻性 | 氯化铜200g/l、盐酸150g/l 50℃，2分钟 | 无油墨剥离 | Pass
| 去膜 | 2wt%,氢氧化钠 25℃，15秒 | 无油墨残留 | Pass
* 备注：上述测试数据是根据我们的制程条件获得的，并不保证在贵厂
制程获得相同的结果。
灯管种类
结果
UV能量
抗蚀刻性
高压水银灯
金属卤素灯